## Sheet1
点火前风量（m3/min） | WDWO_103_1#DHQFL_BACK | 0
点火时间（Sec） | WDWO_109_1#dh_time_set | 120
点火温度（℃） | WDWO_111_1#DHPJWD | 967
点火负压（Pa） | WDWO_104_1#DHFY_SET | -8830
烧结负压（Pa） | WDWO_110_1#out_air_press_sv | -14710
冷却负压（Pa） | WDWO_105_1#LQFY_SET | -7840
废气最高温度（℃） | WDWO_107_1#FQZGWD | 559.5
烧结时间（Sec） | WDWO_106_1#SJSJ_BACK | 1820
废气流量（m3/min） | WDWO_108_1#PJLL | 0
透气性 | WDWO_113_1#air_through | -0.01112235
收缩量（mm） | WDWO_112_sjgccs_ssl | 132