## Sheet1
料层厚度（mm） | WDWO_9_zlcs_lchd | 750
铺底料（kg） | WDWO_10_zlcs_pdl | 2
目标水份（%） | WDWO_11_zlcs_mbsf | 7.2
测定水份（%） | WDWO_12_zlcs_cdsf | 7.02
湿料装入量（kg） | WDWO_13_zlcs_slzrl | 93.22
干料装入量（kg） | WDWO_14_zlcs_glzrl | 86.67596
湿装料密度（t/m3） | WDWO_15_zlcs_szlmd | 1.728481
干装料密度（t/m3） | WDWO_16_zlcs_gzlmd | 1.607142
混合料平均粒度M.S（mm） | WDWO_17_zlcs_hhlpjld | 2.726079